## Sheet1
Material | Egenskap | Ånggenom-gångsmotstånd (Zv) | Ånggenom-släpplighet (δv), min | Ånggenom-släpplighet (δv), max | Enhet
EPS-cement |  | 19000 |  |  | s/m
|  | 10 |  |  | cm
|  | 0.1 |  |  | m
|  |  |  | 5.263157895e-06 | m2/s | Värmekonduktivitet (λD) | 0.08 | W/mK
Isodrän (100mm) |  |  | 6e-06 | 1.5e-05 | m2/s | Värmekonduktivitet (λD) | 0.042 | W/mK
|  |  | 1.5e-05 |  | m2/s
EPS (Generell) |  |  | 2e-06 | 1.5e-06 | m2/s |  | 0.04
enligt Isodrän jfr |  |  |  |  | m2/s
Multipor |  |  |  | 2e-06 | m2/s |  | 0.04 | W/mK
EPS (Jackopor) |  |  |  | 1.4e-06 |  | Värmekonduktivitet (λD) | 0.034 | W/mK
XPS (Jackofoam) |  |  |  | 3e-07 |  | Värmekonduktivitet (λD) | 0.037 | W/mK
Foamglas |  |  |  | 4e-09 |  | Värmekonduktivitet (λD) | 0.041 | W/mK
Ignucell |  |  |  | 2.43e-10 |  |  | 0.036 | W/mK | http://media.ignucell.se/2010/10/Fakta-Ignucell-Drain2.pdf
Neopor |  |  |  | 6e-07 |  |  | 0.031 | W/mK
|  | Jämförelse |  | Faktor (genomsläpplighet) |  |  | Faktor (isolerförmåga/värmekonduktivitet)
|  | Isodrän vs EPS-cement |  | 2.85 |  |  | 0.525
|  | EPS-cement vs EPS-frigolit |  | 3.759398496 |  |  | 2.352941176
|  | Isodrän vs EPS-frigolit |  | 10 |  |  | 1.05
|  | EPS-frigolit vs XPS-frigolit |  | 4.666666667 |  |  | 0.9189189189
|  | Isodrän vs XPS-frigolit |  | 50 |  |  | 1.135135135
|  | Isodrän vs Multipor |  | 7.5 |  |  | 1.05
|  | Isodrän vs Ignucell |  | 61728.39506 |  |  | 1.166666667
|  | Isodrän vs Neopor |  | 25 |  |  | 1.35483871
Kostnader
|  |  | kr/m2 | kvm | kr
|  | EPS-cement | 525.6 | 40 | 21024 |  | (48 säckar/10cm/20m2 *2 * 219kr)
|  | Multipor | 374.7916667 | 40 | 14991.66667
|  | Isodrän | 187 | 40 | 7480
|  | XPS | 187.3850481 | 40 | 7495.401926
|  | Neopor | 122.4537037 | 40 | 4898.148148
|  | EPS-frigolit | 98.09027778 | 40 | 3923.611111
Ignucell
|  | Pordrän |  |  |  |  | okänd m2/s
|  | Optidrain | 981.75 | 40 | 39270 |  | okänd m2/s